## Akoestische Panelen
Akoestische Panelen en Thermische/Akoestische panelen
Samengesteld door Gerard Voskuil
Veel akoestisch materiaal is verkrijgbaar bij https://www.akoestiekwinkel.nl/geluidsabsorptie/akoestische-platen?product_list_limit=30
Naam Product | Dikte | Volumieke Massa / Densiteit |  | NRC | αw | AbsorptieKlasse *) | AbsorptieWaarden zijn gemeten volgens | λD | Volgens | BrandKlasse | Volgens
Acusticab ¦ Absorptie | 13 | 25 |  | 0.4 | 0.45 | D | EN 354 : 2003 | 0.036 | bij 293 K / 20 °C. | E-s3-d2 | Vlamdovend volgens: ISO 3795
Acusticab ¦ Absorptie | 51 | 25 |  | 0.85 | 0.85 | B | EN 354 : 2003 | 0.036 | bij 293 K / 20 °C. |  | Vlamdovend volgens: ASTM D-1692-68, FMVSS 302
Acusticell MMF ¦ Absorptie | 25 | 30 |  | 0.35 | 0.3 | D | EN 354 : 2003 | 0.036
Acusticell VSP ¦ Absorptie | 25 | 25 |  | 0.7 | 0.55 | D | EN 354 : 2003 | 0.036 |  |  | Vlamdovend volgens: ASTM D-1692-68, FMVS 302.
Akotherm Basic D20 ¦ Vulling | 50 | 20 |  | 0.7 | 0.75 | C | EN 354 : 2003 | 0.04 | DIN52612 | B-s2,d0 | EN-13501-1
Akotherm Basic D20 ¦ Vulling | 100 mm **) | 20 |  | 1 | 1 | A | EN 354 : 2003 | 0.04 | DIN52612
Akotherm Basic D40 ¦ Absorptie | 50 | 40 |  | 0.8 | 0.85 | B | EN 354 : 2003 | 0.035 | DIN52612
Akotherm GG ¦ Absorptie | 25 | 20 |  | 0.4 | 0.4 | D | EN 354 : 2003 | 0.04 |  | B-s2,d0 | EN-13501-1
Akotherm GG ¦ Absorptie | 50 | 40 |  | 0.75 | 0.7 | C | EN 354 : 2003 | 0.034 |  | B-s2,d0 | EN-13501-1
Caproxx Energy ¦ Thermo | 60-200 mm |  | > 18dB |  |  |  |  | 0.038 | EN 12667 | A1 | EN 13501-1
Eco-coustic Cotton ¦ Vulling ¦ D55/40 | 40 | 55 |  |  | 0.95 | A | EN 354 | 0.038 |  | B-s1,d0 | EN-13501-1
Flamex Basic ¦ Absorptie | 35 | 9.5 |  | 0.65 | 0.6 | C | EN 354 : 2003 | 0.033 | bij 10 °C. | C-s2,d0 | EN-13501-1
Flamex Basic ¦ Absorptie | 50 | 9.5 |  | 0.8 | 0.75 | C | EN 354 : 2003 | 0.037 | bij 40 °C.
Flamex Basic ¦ Absorptie | 70 mm **) | 9.5 |  | 0.9 | 0.95 | A | EN 354 : 2003
Flamex GW ¦ Absorptie | 40 | 11.5 |  | 0.25 | 0.2 | E | EN 354 : 2003 | 0.033 | bij 10 °C. | B1 | DIN4102
Flamex PU ¦ Absorptie | 25 | 11.5 |  | 0.45 | 0.45 | D | EN 354 : 2003 | 0.033 | bij 10 °C. | C-s2,d0 | EN-13501-1
Heraklith Tektalan A2 (2mm) hwc ***) | 51 |  |  | 0.95 | 0.95 | A |  | 0.04 |  | A2-s1,d0
Heraklith Tektalan A2 (1mm) hwc | 76 |  |  | 0.95 | 1.00 | A |  | 0.037 |  | A2-s1,d0
Merfocell GW ¦ Absorptie | 25 | 25 |  | 0.25 | 0.25 | E | EN 354 : 2003 | 0.036 |  |  | Vlamdovend volgens: FMVSS 302; UL94-HF1.
Merfocell GW ¦ Absorptie | 40 | 25 |  | 0.25 | 0.3 | E | EN 354 : 2003 | 0.036 |  |  | Vlamdovend volgens: FMVSS 302; UL94-HF1.
Merfocell Noppen ¦ Absorptie | 30 | 26 |  | 0.45 | 0.45 | D | EN 354 : 2003 | 0.036 |  |  | Vlamdovend volgens: FMVSS 302; ASTM D-1692-68; DIN 53438.
Merfocell Noppen ¦ Absorptie | 50 | 26 |  | 0.6 | 0.65 | C | EN 354 : 2003 | 0.036 |  |  | Vlamdovend volgens: FMVSS 302; ASTM D-1692-68; DIN 53438.
Merfocell PU ¦ Absorptie | 25 | 25 |  | 0.55 | 0.6 | C | EN 354 : 2003 | 0.036 |  |  | Het schuim (zonder toplaag) is vlamdovend volgens: FMVSS 302; ASTM D-1692-68.
Merfocell PU ¦ Absorptie | 50 | 25 |  | 0.55 | 0.55 | D | EN 354 : 2003 | 0.036
Merfodem ¦ Combin. (ontdreun+absorp) | 25 mm | 25 |  | 0.55 | 0.6 | C | EN 354 : 2003 | 0.036 |  |  | Vlamdovend volgens UL94-HBF en FMVSS 302.
Merfopol (Whisper FR) ¦ Absorptie | 20 | 25 |  | 0.65 | 0.4 | D | EN 354 : 2003 |  | bij 23 °C 0,104 W/mK |  | Vlamdovend volgens: Transport- / Automotive sector: NF F 16 - 101 Klasse F1; DIN 54837 Klasse S3; FMVSS 302; Apparaten: UL94-HF1. Bouwsector: EN 13501 - Klasse B-S2-do; UL 94 Klasse HF1; Din 4102 Klasse B1.
Merfopol (Whisper FR) ¦ Absorptie | 25 | 25 |  | 0.7 | 0.5 | D | EN 354 : 2003 |  | bij -5 °C 0,082 W/mK |  | Vlamdovend volgens: Transport- / Automotive sector: NF F 16 - 101 Klasse F1; DIN 54837 Klasse S3; FMVSS 302; Apparaten: UL94-HF1. Bouwsector: EN 13501 - Klasse B-S2-do; UL 94 Klasse HF1; Din 4102 Klasse B1.
Merfopol (Whisper FR) ¦ Absorptie | 40 | 25 |  | 0.95 | 0.7 | C | EN 354 : 2003 |  |  |  | Vlamdovend volgens: Transport- / Automotive sector: NF F 16 - 101 Klasse F1; DIN 54837 Klasse S3; FMVSS 302; Apparaten: UL94-HF1. Bouwsector: EN 13501 - Klasse B-S2-do; UL 94 Klasse HF1; Din 4102 Klasse B1.
Merfopol (Whisper FR) ¦ Absorptie | 50 | 25 |  | 0.95 | 0.8 | B | EN 354 : 2003 |  |  |  | Vlamdovend volgens: Transport- / Automotive sector: NF F 16 - 101 Klasse F1; DIN 54837 Klasse S3; FMVSS 302; Apparaten: UL94-HF1. Bouwsector: EN 13501 - Klasse B-S2-do; UL 94 Klasse HF1; Din 4102 Klasse B1.
Métisse PMA45 ¦ Absorptie | 45 mm | 45 kg/m3 |  | 1 | 0.95 | A | EN-ISO 11654 |  |  | B
Rockfit Mono ¦ Thermo |  | 35 kg/m3 | [5 empty] | 0.035 | EN 12667 | A1 | EN 13501-1
Rockfit Mono silver ¦ Thermo |  | 35 kg/m3 | [5 empty] | 0.035 | EN 12667 | A1 | EN 13501-1
Rockfit Duo Toplaag ¦ Thermo |  | 60 kg/m3 | [5 empty] | 0.035 | EN 12667 | A1 | EN 13501-1
Rockfit Duo Flex. achterzijde ¦ Thermo |  | 35 kg/m3 | [5 empty] | 0.035 | EN 12667 | A1 | EN 13501-1
Rockfit Premium ¦ Thermo |  | 50 kg/m3 | [5 empty] | 0.033 | EN 12667 | A1 | EN 13501-1
Rockfit Premium silver ¦ Thermo |  | 50 kg/m3 | [5 empty] | 0.033 | EN 12667 | A1 | EN 13501-1
Rockroof Flexi ¦ Thermo |  | 30 kg/m3 | [5 empty] | 0.037 | EN 12667 | A1 | EN 13501-1
Rockroof Flexi Plus ¦ Thermo |  | 40 kg/m3 | [5 empty] | 0.034 | EN 12667 | A1 | EN 13501-1
Rockroof Sidefix ¦ Thermo |  | 25 kg/m3 | [5 empty] | 0.04 | EN 12667 | D-s1,d0 | EN 13501-1
Rockroof Sidefix Base ¦ Thermo |  | 25 kg/m3 | [5 empty] | 0.04 | EN 12667 | A1 | EN 13501-1
RockSono Base ¦ Thermo+Absorptie | 40-55 mm | 35 kg/m3 |  |  | 0.65 | C | EN-ISO 11654 | 0.037 | EN 12667 | A1 | EN 13501-1
RockSono Base ¦ Thermo+Absorptie | 60-85 mm | 35 kg/m3 |  |  | 0.9 | A | EN-ISO 11654 | 0.037 | EN 12667 | A1 | EN 13501-1
RockSono Base ¦ Thermo+Absorptie | >= 90 mm | 35 kg/m3 |  |  | 1 | A | EN-ISO 11654 | 0.037 | EN 12667 | A1 | EN 13501-1
RockSono Base Vario ¦ Thermo+Absorptie | 40-55 mm | 35 kg/m3 |  |  | 0.9 | A | EN-ISO 11654 | 0.037 | EN 12667 | A1 | EN 13501-1
RockSono Base Vario ¦ Thermo+Absorptie | 75-85 mm | 35 kg/m3 |  |  | 1 | A | EN-ISO 11654 | 0.037 | EN 12667 | A1 | EN 13501-1
RockSono Solid ¦ Thermo+Absorptie | 30-35 mm | 45 kg/m3 |  |  | 0.55 | D | EN-ISO 11654 | 0.035 | EN 12667 | A1 | EN 13501-1
RockSono Solid ¦ Thermo+Absorptie | 40-55 mm | 45 kg/m3 |  |  | 0.7 | C | EN-ISO 11654 | 0.035 | EN 12667 | A1 | EN 13501-1
RockSono Solid ¦ Thermo+Absorptie | 60-85 mm | 45 kg/m3 |  |  | 0.95 | A | EN-ISO 11654 | 0.035 | EN 12667 | A1 | EN 13501-1
RockSono Solid ¦ Thermo+Absorptie | >= 90 mm | 45 kg/m3 |  |  | 1 | A | EN-ISO 11654 | 0.035 | EN 12667 | A1 | EN 13501-1
RockSono Extra ¦ Thermo+Absorptie | 30-35 mm | 55 kg/m3 |  |  | 0.45 | D | EN-ISO 11654 | 0.034 | EN 12667 | A1 | EN 13501-1
RockSono Extra ¦ Thermo+Absorptie | 40-55 mm | 55 kg/m3 |  |  | 0.7 | C | EN-ISO 11654 | 0.034 | EN 12667 | A1 | EN 13501-1
RockSono Extra ¦ Thermo+Absorptie | 60-85 mm | 55 kg/m3 |  |  | 0.95 | A | EN-ISO 11654 | 0.034 | EN 12667 | A1 | EN 13501-1
RockSono Extra ¦ Thermo+Absorptie | >= 90 mm | 55 kg/m3 |  |  | 1 | A | EN-ISO 11654 | 0.034 | EN 12667 | A1 | EN 13501-1
RockFloor Base ¦ Thermo |  | 100 kg/m3 | [5 empty] | 0.035 | EN 12667 | A1 | EN 13501-1
RockFloor Solid ¦ Thermo |  | 130 kg/m3 | [5 empty] | 0.035 | EN 12667 | A1 | EN 13501-1
RockFloor Extra ¦ Thermo |  | 150 kg/m3 | [5 empty] | 0.035 | EN 12667 | A1 | EN 13501-1
RockFloor Therm ¦ Thermo |  | 140 kg/m3 | [5 empty] | 0.04 | EN 12667 | A1 | EN 13501-1
Rhinoxx ¦ Thermo | 60-160 mm | [6 empty] | 0.04 | EN 12667 | A2-s1,d0 | EN 13501-1
Rhinoxx D ¦ Thermo | 80-140 mm | [6 empty] | 0.043 | EN 12667 | A2-s1,d0 | EN 13501-1
Rhinoxx Afschot ¦ Thermo | [7 empty] | 0.04 | EN 12667 | A2-s1,d0 | EN 13501-1
Soundstone Eiland ¦ Absorptie | 40 | 160 | Spouw 250 mm | 0.85 | 0.9 | A | EN 354 : 2002 |  |  | A2-s1, d0 | EN-13964
Soundstone Eiland ¦ Absorptie | 40 | 160 | Spouw 100 mm | 0.9 | 0.9 | A | EN 354 : 2002
Soundstone Plafondplaat ¦ Absorptie | 22 | 90 | Spouw 200 mm | 0.85 | 0.9 | A | EN 354 : 2003 |  | bij 10 °C: 0,037 W / mK | Wit: EN - 13501 Brandklasse A1. Kleuren: EN - 13964 Brandklasse A2, rookgetal s1, drupgetal d0.
Soundstone Plafondplaat ¦ Absorptie | 40 | 90 | Spouw 200 mm | 0.9 | 0.95 | A | EN 354 : 2003 |  | bij 10 °C: 0,037 W / mK
Tecnocell ¦ Absorptie | 13 | 25 |  | 0.4 | 0.3 | D | EN 354 : 2003 | 0.036
Tecnocell ¦ Absorptie | 51 | 25 |  | 0.7 | 0.7 | C | EN 354 : 2003 | 0.036
*) Geluidsabsorptieklassen
|  | absorptiecoëff. αw | absorptieklasse
|  | 0,90 – 1,00 | A
|  | 0,80 – 0,85 | B
|  | 0,60 – 0,75 | C
|  | 0,30 – 0,55 | D
|  | 0,15 – 0,25 | E
|  | 0,00 – 0,10 | (niet aangegeven)
**) niet beschikbaar
***) hwc = houtwolcementplaat (hier: een combiplaat)